## Sheet2
广州医科大学附属中医医院2027年医用隔帘和布帘采购项目需求清单
序号 | 产品名称 | 单位 | 预估数量 | 最高限价(元） | 供应商报价（元） | 合计（元） | 材质说明或材料参数
1 | 遮光卷帘 | 平方米 | 295 | 85 |  |  | 1、纤维含量（%）：聚酯纤维100% 2、单位面积质量（g/㎡）（±2%）：325g/㎡ 3、遮光率（%）：100% 4、PH值：4.0-9.0 5、甲醛含量(mg/kg)：未检出 6、耐皂洗色牢度：≥3级 7、耐水色牢度：≥4级 8、耐汗渍色牢度：≥4级 9、耐摩擦色牢度：干摩≥4级，湿摩≥4级 10、耐干洗色牢度≥4级
2 | 阻燃窗帘布 | 米 | 1200 | 55 |  |  | 1、纤维含量（%）：聚酯纤维100% 2、单位面积质量（g/㎡）（±2%）：365g/㎡ 3、织物密度（根/英寸）（±2%）：经密≥772根/10cm，纬密≥160根/10cm 4、线密度（±2%）：经纱330D，纬纱374D 5、遮光率：≥99% 6、PH值：4.0-8.5 7、甲醛含量(mg/kg)：未检出 8、耐皂洗色牢度：≥4级 9、耐水色牢度：≥4级 10、耐汗渍色牢度：≥4级 11、耐摩擦色牢度：干摩≥4级，湿摩≥4级 12、耐干洗色牢度≥4级，检测依据：GB/T 5711-2015 13、燃烧性能：续燃时间:纬向≤36.7s，阴燃时间:纬向≤0.0s 损毁长度:纬向 198mm， 燃烧特征:经向 熔融，纬向 熔融。
3 | 窗帘轨道 | 米 | 756 | 31 |  |  | 1、型材壁厚（mm）：≥1.0。 2、规定非比例延伸强度(RP0.2)（N/mm 2）：6063T5：≥110。 3、抗拉强度（N/mm 2）：6063T5：≥160。 4、断后伸长率A（%）：6063T5：≥8。 5、断后伸长率A50mm（%）：6063T5：≥8。 6、膜厚（μm）：B级： 复合膜局部膜厚≥16，阳极氧化膜局部膜厚≥9，漆膜局部膜厚≥7。 7、漆膜附着性：干附着性:0级；湿附着性:0级。 8、漆膜硬度（铅笔硬度）≥3H。 9、耐磨性（g）：耐磨性采用落砂试验，落砂量：≥3300。 10、耐盐酸性：经耐盐酸性试验后，复合膜表面应无气泡或其他明显变化。 11、化学成分（%）：Si/0.20~0.6;Fe/ ≤0.35;Cu/ ≤0.10;Mn/≤0.10;Mg/0.45~0.9;Cr/≤0.10;Zn/≤0.10; Ti/≤0.10。
4 | 医用阻燃隔帘 | 米 | 4450 | 46 |  |  | 1、纤维含量（%）：聚酯纤维100% 2、单位面积质量（g/㎡）（±2%）：202g/㎡ 3、遮光率（%）（±2%）：≥85 4、PH值：4.0-8.5 5、甲醛含量(mg/kg)：未检出 6、耐皂洗色牢度：≥4级 7、耐水色牢度：≥4级 8、耐汗渍色牢度：≥4级 9、耐摩擦色牢度：干摩≥4级，湿摩≥4级 10、耐干洗色牢度≥4级，检测依据：GB/T 5711-2015 11、燃烧性能：续燃时间:直向 ≤1s，横向：≤13s， 阴燃时间:直向：≤1s，横向：≤1s， 损毁长度:直向：110mm，横向：110mm， 燃烧特征:直向，熔融，横向：熔融；
5 | 隔帘轨道 | 米 | 2950 | 29 |  |  | 1、型材壁厚（mm）：≥1.0。 2、规定非比例延伸强度(RP0.2)（N/mm 2）：6063T5：≥110。 3、抗拉强度（N/mm 2）：6063T5：≥160。 4、断后伸长率A（%）：6063T5：≥8。 5、断后伸长率A50mm（%）：6063T5：≥8。 6、膜厚（μm）：B级： 复合膜局部膜厚≥16，阳极氧化膜局部膜厚≥9，漆膜局部膜厚≥7。 7、漆膜附着性：干附着性:0级；湿附着性:0级。 8、漆膜硬度（铅笔硬度）≥3H。 9、耐磨性（g）：耐磨性采用落砂试验，落砂量：≥3300。 10、耐盐酸性：经耐盐酸性试验后，复合膜表面应无气泡或其他明显变化。 11、化学成分（%）：Si/0.20~0.6;Fe/ ≤0.35;Cu/ ≤0.10;Mn/≤0.10;Mg/0.45~0.9;Cr/≤0.10;Zn/≤0.10; Ti/≤0.10。
6 | 窗纱 | 米 | 100 | 78 |  |  | 1、面料;100%聚酯纤维 2、经纱：112.0 纬纱：171.4 3、单位面积质量：130 4、纱织密度：经向密度 710.8根/10cm 纬向密度 264.4根/10cm 5、遮光率： 68.5 6、纤维含量： 100%聚酯纤维 7、PH值： 符合GB/T 7573—2009 8、甲醛含量：符合GB/T 2912—2009 9、燃烧性能：符合GB/T 5455—2014 垂直法 10、耐皂洗色牢度：符合GB/T 3921—2008 11、耐汗渍色牢度：符合GB/T 3922—2013 12、耐水色牢度：符合GB/T5713—2013 13、耐摩擦色牢度：符合GB/T 3920—2008 14、耐干洗色牢度：符合GB/T 5711—2015
7 | 百叶窗 | 平方米 | 60 | 120 |  |  | 1、功能：可自由调光、简洁美观 2、成分：铝合金 3、壁厚：0.21MM±0.01mm 4、需求描述：每米不小于 55 片叶片，匀密不漏光，高度闭合，需保证室内隐私，有效减小噪音污染；隔绝噪音＞30db；叶片双面采用烤漆工艺，防霉防潮防油防污防腐化、适合于各种潮湿环境 上梁轨道： 1、壁厚：1.2mm+0.1 2、克重：不小于0.4kg/m 3、材料技术标准：需满足GB/T6892-2015 4、需求描述：抗腐蚀，耐磨性好，承载强度高不易变形。 下梁轨道： 1、材质：6063-T5 铝合金 2、材料技术标准：需满足GB/T6892-2015 3、壁厚：1.2mm 4、需求描述：无钉封盖 拉珠/拉绳：采用 POM 塑料，颗粒圆整，间距均匀，表面光洁，无毛刺感，耐磨、耐老化。
8 | 高档遮光窗帘 | 米 | 75 | 165 |  |  | 一、面料要求：100%聚酯纤维 面料需同时满足以下条件： 1:单位面积质量：≥505g/m²符合GB/T4669-2008 2:织物密度(根/10cm):经向≥1172;纬向≥1500;符合 GB/T14343-2008 3:阻燃标准：防火阻燃符合GB 8624-2012《建筑材料及制品燃烧性能分级》B1级别标准或以上 4:PH值：4.0-6.0 符合GB/T7573-2009 5: 甲醛含量;符合 GB/T 2912.1-2009 6、无异味，需防紫外线 7:遮光率 >99% 检测依据 FZ/T01009-2008 8、耐水色牢度：变色≥4级、沾色≥4级 符合GB/T5713-2013 9:耐皂洗色牢度;符合 GB/T3921-2008A 10：耐汗渍色牢度 GB/T3922-2013 11:耐干洗色牢度 符合 GB/T5711-2015 12：耐摩擦色牢度 符合GB/T3920-2008 13:可分解致癌芳香胺染料：≤20mg/kg 14:抑菌性能：对金黄色葡萄球菌、大肠杆菌的抑菌率、白色念珠菌≥98%。 二、布带要求： 1.纤维含量：100%聚酯纤维 2.PH值：4.0~6.0 3.无异味，可分解致癌芳香胺染料：≤20mg/kg， 4.织物密度(根/10cm):经向≥232；纬向≥368
9 | 阻燃木方（含吊杆和安装） | 米 | 1000 | 30 |  |  | 1.木方规格:30MM*40MM 2.阻燃标准:GB8624-2012 ≤建筑材料及制品燃烧性能分级≥B1级；
10 | 铝合金架 | 米 | 493 | 56 |  |  | 1、材质：铝合金 2、壁厚：》1.8mm 符合 GB/T 5237.1—2017 3、抗拉伸强度：》230N/mm 符合GB/T 16865—2013 4、规定非比例延伸强度：》200N/mm 符合GB/T 16865—2013 5、断后延长率：》10 符合GB16865—2013 6、光泽度：符合GB/T 9754—2007 7、局部膜厚：》50um 符合GB/T4957—2003 8、干附着性：符合 GB/T 5237.4—2017 9、湿附着性：符合 GB/T 5237.4—2017 10、沸水附着性： 符合GB/T 5237.4—2017 11、压痕硬度：》80 符合GB/T 9275—2008
总计（元）
1、报价应包括所有货物的采购、设计、制作、包装、装卸（含吊装）、运输、保管、安装、调试、质量保证、通过验收、质保期保障等相关成本费用；以及利润、风险金、保险、税金、售后服务等，以及乙方认为完成本项目及合同实施过程中应预见和不可预见的其他一切含税费用。
2、采购人提出需求后，供应商应在3个工作日内上门测量；在确定订单后，10天内完成供货和安装。
3.调研提交样板：隔帘1米、窗帘1米、隔帘轨道1米